## recept
RECEPTNO: | test | PLASMA SPRAY/HVOF LCW |  |  |  | SULZER METCO MULTICOAT
ONDERDEEL | [6 empty] | COATING: | 443 NS
PISTOOL + NOZZLE |  | 7MB-G
PROCES GAS
|  | INSTELWAARDE |  |  |  | TOLERANTIE
Ar |  | 56.6 | NLPM |  | +/- | 3 | NLPM
N2 |  | 0 | NLPM |  | +/- | 3 | NLPM
H2 |  | 4.2 | NLPM |  | +/- | 0.6 | NLPM
Air Jet |  | 1.5 | BAR |  | +/- | 0.4 | BAR
GELIJKRICHTER | [5 empty] | TOLERANTIE
REGULATING MODE |  | INSTELWAARDE |  |  |  | TOLERANTIE
Amperage |  | 507 | A |  | +/- | 25 | A
Voltage |  | 0 | V |  | +/- | 0.8 | V
Vermogen |  | 0 | KW |  | +/- | 3 | Kw
POEDERLIJN | 1 | DRAAG GAS TYPE: |  | ARGON
|  | INSTELWAARDE |  |  |  | TOLERANTIE
Draaggas |  | 5 | SLMP |  | +/- | 0.7 | SLMP
Feedrate |  | 60 | gr/Min |  | +/- | 4.5 | gr/min
Vibrator |  | 1500 | mBar |  | +/- | 50 | mBar
Hopper |  | 100 | mBar
Poederpoort |  | #2
Poederslang |  | ORANGE
Spuitafstand |  | 115 | mm
POEDERLIJN | 2 | DRAAG GAS TYPE: |  | ARGON
|  | INSTELWAARDE |  |  |  | TOLERANTIE
Draaggas |  | 0 | SLMP |  | +/- | 0.7 | SLMP
Feedrate |  | 0 | gr/Min |  | +/- | 4.5 | gr/min
Vibrator |  | 0 | mBar |  | +/- | 50 | mBar
Hopper |  | 0 | mBar
DRAAITAFEL EN TRAVERSE |  |  |  |  | ALGEMEEN
Draaitafel |  |  | Rpm |  | Partnummer
Lintrav mode
Speed X-as |  |  | mm/sec |  | Technical Order |  | 2J-F100-
speed Z-as |  |  | mm/sec |  | Straalgrit |  | AL2O3
Number of steps |  |  |  |  | Pistool |  | MACHINE
Width of steps |  |  | mm |  | Tooling
number of cycles |  |  |  |  | NSN
OPMERKINGEN

## password
password= | PLASMA | COATINGLIJST | [9 empty] | FEED
|  | 1 | 2 | 3 | 4 | 5 | 6 | 7 | 8 | 9 | 10 | 11 | 12 | 13 | 14 | 15 | 16
|  |  | NOZZLE | ARGON(LPM) | STIKSTOF(LPM) | H2(lpm) | AIRJET(BAR | AMP | VOLT | DRAAGGAS 1 | DRAAGGAS 2 | RATE(G/MIN) | VIBR | HOPPER | PP | HOSE | SD (mm)
|  | 443 NS | 7MB-G | 56.6 |  | 4.2 | 1.5 | 507 |  | 5 |  | 60 | 1500 | 100 | #2 | ORANGE | 115
sel alles |  | 450 NS | 7MB-G |  | 40.9 | 5.5 | 1.5 | 503 |  | 5 |  | 68 | 1500 | 100 | #2 | BLACK | 125
protection ,locked |  | 71 VF-NS | 7MB-GE | 62 |  | 4.5 | 1.5 | 408 |  | 5 |  | 60 | 1500 | 100 | #2 | ORANGE | 130
sel niet |  | 461 NS | 7MB- | [9 empty] | 1500 | 100 | #
prot unlock |  | 204 NS | 7MB-G |  | 40.9 | 5.5 | 3 | 503 |  |  | 5 | 42 | 2000 | 170 | #2 | BLACK | 110
revieuw/ changes/protect sheet |  | 81 VF-NS | 7MB-GH | 56.5 |  | 4.2 | 1.5 | 507 |  |  | 5 | 42 | 1500 | 100 | #2 | ORANGE | 130
vink select unlockes cells |  | 57 NS | 7MB-GH | 37 |  | 4.2 | 2.4 | 500 |  | 7.7 |  | 45 | 1500 | 100 | #2 | BLACK | 110
|  | 601 NS | 7MB-GP | 90 |  | 2.6 | 2 | 500 |  | 7.6 |  | 28 | 2000 | 150 | #2 | BLACK | 130
de cellen onder niet kunnen geweizigd worden |  | 105 NS | 7MB- | [9 empty] | 1500 | 100 | #2
|  | 45 VF-NS | 7MB- | [9 empty] | 1500 | 100 | #2
|  | 45 C-NS | 7MB- | [9 empty] | 1500 | 100 | #2
|  | 54 NS | 7MB- | [9 empty] | 1500 | 100 | #2
|  | 210 NS | 7MB- | [9 empty] | 1500 | 100 | #2
|  | 52 C-NS | 7MB- | [9 empty] | 1500 | 100 | #2
|  | 450 NS | 7MB- | [9 empty] | 1500 | 100 | #2
|  | 443 NS | 7MB-GH | 56.6 |  | 4.2 | 1.5 | 507 |  | 5 |  | 61 | 1500 | 100 | #2 | ORANGE | 105-115
|  | 57 NS | 7MB-GH | 56.5 |  | 4.2 | 1.5 | 507 |  | 5 |  | 46 | 1500 | 100 | #2 | BLACK | 100
|  | 204 NS | 7MB-G |  | 40.9 | 5.5 | 3 | 503 |  |  | 5 | 60 | 1500 | 100 | #2 | BLACK | 110
|  | 461 NS | 7MB-G |  | 40.9 | 5.5 | 3 | 503 |  | 5 |  | 62 | 1500 | 100 | #2 | BLACK | 110
|  | 71 NS | 7MB-GH | 56.5 |  | 4.2 | 1.5 | 507 |  | 5 |  | 129 | 1500 | 100 | #2 | BLACK | 130
|  | nop | 2 | 3 | 4 | 5 | 6 | 7 | 8 | 9 | 10 | 11 | 12 | 13 | 14 | 15 | 16
Mogelijkheid 3
1.Selecteer de lijst
2. Geef je lijst met namen een naam via <invoegen naam definiëren> bvb "namen"
3. Selecteer de cel waar je keuze lijst moet komen
4. Data=>valideren=>Toestaan, en kies voor <Lijst>
5. Zet in het vak < Bron> "=namen"
Het voordeel van deze is, dat je nu op elk werkblad kunt valideren met "=namen"
En als je meerdere lijsten hebt kun je die op een appart blad zetten,
die je later kunt verbergen.
.